## KL
| 层级 | [23 empty] | 中转（库存）天数 |  |  |  |  | 发货日前多少天生产 |  |  | 原材料尺寸 | [10 empty] | 耗材 |  |  |  | 整托包装（一次性包材）
序号 | 1 | 2 | 3 | 4 | 5 |  | 物料号 | 版本 | 产品名称 | 单耗 | 自制/外购/外协 | 加工工艺 | 工艺号 | 工序 | 设备 | 操作工人数 | 单次加工时间 s | 单次出件数量 | 节拍 s | 理论OEE | 小时出件数 | 产线数量 | 小时/天 | 日产能 | 1 | 2 | 3 | 4 | 5 |  | 基地 | 原材料材质 | 长 mm | 宽 mm | 厚度 mm | 料片出件数量 | 步进 | 每次步进出件 | 材料密度 g/cm3 | 单件毛重 g | 理论重量 g | 单件净重 g | 表面处理 | 耗材1规格型号 | 耗材1消耗数量 | 耗材2规格型号 | 耗材2消耗数量 | 整托包装数 | 包材1规格型号 | 包材1消耗数量 | 包材2规格型号 | 包材2消耗数量 | 包材3规格型号 | 包材3消耗数量 | 包材4规格型号 | 包材4消耗数量 | 包材5规格型号 | 包材5消耗数量 | 备注
1 | 1 | [5 empty] | 7196B1000001 | 链接EBOM | 制动踏板总成 |  | 自制 | 组装 |  | 总成组装 | 组装生产线 | 4 | 45 | 1 | 45 | 85% | 68 | 1 | 20 | 1360 | 2 |  |  |  |  | 2 |  | / | [15 empty] | 80 | 气泡袋 | 32 | 纸隔板1 | 16 | 纸隔板2 | 16 | 0 | 0 | 0 | 0
2 |  | 1.1 |  |  |  |  | 69F196B00002 | 链接EBOM | 主支架 | 1 | 自制 | 注塑 |  | 注塑 | MA3800Ⅲ | 1 | 98 | 2 | 49 | 95% | 69.79592 | 1 | 22 | 1535.51 |  | 2 |  |  |  | 4 |  | PP+GF40(P708BK) | [8 empty] | 324
3 |  |  | 1.1.1 |  |  |  | 5B9900000046 | 链接EBOM | 底部金属衬套-小 | 1 | 外购 | / |  | / | / | / | / | /
4 |  |  | 1.1.2 |  |  |  | 5B9900000044 | 链接EBOM | 底部金属衬套-长 | 1 | 外购 | / |  | / | / | / | / | /
5 |  |  | 1.1.3 |  |  |  | 5B9900000045 | 链接EBOM | 底部金属衬套-大 | 2 | 外购 | / |  | / | / | / | / | /
6 |  | 1.2 |  |  |  |  | 69F196B00003 | 链接EBOM | 踏板罩 | 1 | 自制 | 注塑 |  | 注塑 | MA1600Ⅲ | 1 | 45 | 2 | 22.5 | 95% | 152 | 1 | 22 | 3344 |  | 2 |  |  |  | 4 |  | PVC A165162 (星钻黑） | [8 empty] | 56
7 |  | 1.3 |  |  |  |  | 604400000004 | 链接EBOM | 球窝支架 | 1 | 自制 | 注塑 |  | 注塑 | MA1600Ⅲ | 1 | 46 | 2 | 23 | 95% | 148.6957 | 1 | 22 | 3271.304 |  | 2 |  |  |  | 4 |  | POM M25-44 Q/MAM 4106 | [8 empty] | 10
8 |  | 1.4 |  |  |  |  | 48196B000001 | 链接EBOM | 踏板臂组件 | 1 | 外协 | 电泳 |  | 电泳 | 委外 | / | / | / | [7 empty] | 1 |  |  |  | 3 |  | / | [10 empty] | 阴极电泳膜厚≥12um，中性盐雾96小时无红锈
9 |  |  | 1.4.1 |  |  |  | 44196B000003 | 链接EBOM | 踏板臂焊接组件 | 1 | 自制 | 焊接 |  | 保护焊 | MA1440 | 1 | 72 | 1 | 72 | 85% | 42.5 | 2 | 20 | 1700 |  |  | 2 |  |  | 5 |  | / | [11 empty] | 焊丝 |  | 保护气体
10 |  |  |  | 1.4.1.1 |  |  | 44196B000002 | 链接EBOM | 空心踏板臂组件 | 1 | 自制 | 焊接 |  | 保护焊 | MA1440 | 1 | 102 | 1 | 102 | 85% | 30 | 3 | 20 | 1800 |  |  |  | 2 |  | 7 |  | / | [11 empty] | 焊丝 |  | 保护气体
11 |  |  |  |  | 1.4.1.1.1 |  | 41196B000002 | 链接EBOM | 空心踏板臂-左 | 1 | 自制 | 冲压 | OP10 | 落料 | JH21-250 | 1 | 6 | 1 | 6 | 85% | 510 | 1 | 20 | 10200 |  |  |  |  | 2 | 9 |  | HC420/780DP | 1180 | 350 | 1.5 | 14 |  |  | 7.85 | 347.3625 | 199
13 | [7 empty] | 链接EBOM | 空心踏板臂-左/右 | 1 | 自制 | 冲压 |  | 成型 | JH21-250 | 1 | 8 | 2 | 4 | 85% | 765 | 1 | 20 | 15300 | [7 empty] | /
14 | [7 empty] | 链接EBOM | 空心踏板臂-左/右 | 1 | 自制 | 冲压 |  | 翻边 | JH21-250 | 1 | 8 | 2 | 4 | 85% | 765 | 1 | 20 | 15300 | [7 empty] | /
15 | [7 empty] | 链接EBOM | 空心踏板臂-左/右 | 1 | 自制 | 冲压 |  | 冲孔 | JH21-250 | 1 | 8 | 2 | 4 | 85% | 765 | 1 | 20 | 15300 | [7 empty] | /
[6 empty] | 1.4.1.1.1.1 |  |  | 冲压原材料
[5 empty] | 1.4.1.1.2 |  | 41196B000003 | 链接EBOM | 空心踏板臂-右 | 1 | 自制 | 冲压 |  | 落料 | JH21-250 | 1 | 6 | 1 | 6 | 85% | 510 | 1 | 20 | 10200
[8 empty] | 链接EBOM | 空心踏板臂-左/右 | 1 | 自制 | 冲压 |  | 成型 | JH21-250 | 1 | 8 | 2 | 4 | 85% | 765 | 1 | 20 | 15300
[8 empty] | 链接EBOM | 空心踏板臂-左/右 | 1 | 自制 | 冲压 |  | 翻边 | JH21-250 | 1 | 8 | 2 | 4 | 85% | 765 | 1 | 20 | 15300
[8 empty] | 链接EBOM | 空心踏板臂-左/右 | 1 | 自制 | 冲压 |  | 冲孔 | JH21-250 | 1 | 8 | 2 | 4 | 85% | 765 | 1 | 20 | 15300
[6 empty] | 1.4.1.1.2.1 |  |  | 冲压原材料
[5 empty] | 1.4.1.1.3 |  |  |  | 焊丝
16 |  |  |  | 1.4.1.2 |  |  | 41196B000001 | 链接EBOM | 踏板片 | 1 | 自制 | 冲压 |  | 落料成型 | JH21-250 | 1 | 6 | 1 | 6 | 85% | 510 | 1 | 20 | 10200 |  |  |  | 2 |  | 7 |  | SAPH440 | 1250 | 112 | 5 | 19 |  |  | 7.85 | 289.2105 | 214
[5 empty] | 1.4.1.2.1 |  |  |  | 冲压原材料
17 |  |  |  | 1.4.1.3 |  |  |  | 链接EBOM | 球窝罩壳-焊接 | 1 | 自制 | 焊接 |  | 保护焊 | MA1440 | 1 | 100 | 4 | 25 | 85% | 122.4 | 1 | 20 | 2448 |  |  |  | 2 |  | 7 |  | / | [11 empty] | 焊丝 |  | 保护气体
18 |  |  |  |  | 1.4.1.3.1 |  | 41101B000112 | 链接EBOM | 球窝罩壳 | 1 | 自制 | 冲压 |  | 连续冲压 | SP2-250 | 1 | 3 | 1 | 3 | 75% | 900 | 1 | 20 | 18000 |  |  |  |  | 2 | 9 |  | SAPH440 | C | 100 | 2.5 |  | 75 | 1 | 7.85 | 147.1875 | 68 | [17 empty] | 毛重未加头尾料
[6 empty] | 1.4.1.3.1.1 |  |  | 冲压原材料
[5 empty] | 1.4.1.3.2 |  |  |  | 焊丝
19 |  |  |  | 1.4.1.4 |  |  | 4910102070000901 | 链接EBOM | 外轴 | 1 | 外购 | / |  | / | / | / | / | /
|  |  |  | 1.4.1.5 |  |  |  |  | 焊丝
20 |  | 1.5 |  |  |  |  | 4910102070001601 | 链接EBOM | 球窝垫片 | 1 | 外购 | / |  | / | / | / | / | /
21 |  | 1.6 |  |  |  |  | 503114470001 | 链接EBOM | 润滑轴套 | 2 | 外购 | / |  | / | / | / | / | /
22 |  | 1.7 |  |  |  |  | 4910102140001301 | 链接EBOM | 回转轴 | 1 | 外购 | / |  | / | / | / | / | /
23 |  | 1.8 |  |  |  |  | 504612220002 | 链接EBOM | 防松挡卡 | 1 | 外购 | / |  | / | / | / | / | /